## Sheet1
Kanepikanga töötlused, niiskuse absorbeerimiese vähendamiseks
Töötluseta (referents) kanga omadused: | [7 empty] | Töötluseta (referents) kanga omadused: (1h leotus)
| Mass [g] |  |  | Temp | Õhuniiskus | Tõmbetugevus | Nihe |  | Mass [g] |  |  |  | Temp | Õhuniiskus | Tõmbetugevus | Nihe | Töötlused | Kordus | Leotuse variatsioonid | Kuivatusviisid | Katsekehade arv
Katse nr, | Algne |  |  | [°C] | [%] | [N] | [%] | Katse nr | Algne | Niiske |  |  | [°C] | [%] | [N] | [%] | Töötlemata | 8 | 2 | 1 | 16
IK1 | 5.981 |  |  | 22 | 35 | 780 | 3.83 | IM1 | 5.806 | 18.077 |  |  | 22 | 35 | 340 | 5.6 | Leelis | 8 | 2 | 2 | 32
IK2 | 5.82 |  |  | 22 | 35 | 760 | 3.12 | IM2 | 5.67 | 19.252 |  |  | 22 | 35 | 440 | 5.43 | Silaan | 8 | 2 | 2 | 32
IK3 | 5.884 |  |  | 22 | 35 | 770 | 3.1 | IM3 | [8 empty] | Destilleeritud | 8 | 2 | 1 | 16
IK4 | 5.705 |  |  | 22 | 35 | 710 | 2.97 | IM4 | 5.806 | 16.9 |  |  | 22 | 35 | 320 | 6.66 | Atsetüül | 8 | 2 | 2 | 32
IK5 | 5.818 |  |  | 22 | 35 | 730 | 3.21 | IM5 | 5.644 | 17.124 |  |  | 22 | 35 | 470 | 6.14 | Kokku |  |  |  | 128 | [18 empty] | Tellimiseks:
IK6 | 5.792 |  |  | 22 | 35 | 690 | 3.12 | IM6 | [31 empty] | Aine |  | CAS nr, | Kogus | Hind | Aadress
IK7 | 5.861 |  |  | 22 | 35 | 760 | 3.31 | IM7 | 5.685 | 17.242 |  |  | 22 | 35 | 370 | 5.87 | [23 empty] | Soodium hüdroksiid | NaOH | 1310-73-2 | 2 kg | 107.2 | https://www,sigmaaldrich,com/EE/en/product/sigald/s5881
IK8 | 5.779 |  |  | 22 | 35 | 720 | 3.67 | IM8 | 5.816 | 17.697 |  |  | 22 | 35 | 360 | 6.79 | [23 empty] | (3-Aminopropüül)trietoksüsilaan | C9H23NO3Si | 919-30-2 | 100 ml | 115 | https://www,sigmaaldrich,com/EE/en/product/aldrich/440140
Keskmine: | 5.83 |  |  | 22 | 35 | 740 | 3.29 | Keskmine: | 5.74 | 17.72 |  |  | 22 | 35 | 380 | 6.08 | [23 empty] | Atsetanhüdriid ehk etaanhape | C4H6O3 | 108-24-7 | 0,5 L | 75.3 | https://www,sigmaaldrich,com/EE/en/product/sial/320102
[22 empty] | Ilma ahjus kuivatamiseta | [17 empty] | Perkloorhape | HClO4 | 7601-90-3 | 100 ml | 32.5 | https://www,sigmaaldrich,com/EE/en/product/sigald/311413
[40 empty] | Tolueen | C6H5CH3 | 108-88-3 | 1 L | 102 | https://www,sigmaaldrich,com/EE/en/product/sial/244511
Töötlus 1: Mis aine (NaOH), töötluse aeg | [7 empty] | Töötlus 1: Mis aine (NaOH), töötluse aeg | [13 empty] | Töötlus 1: Mis aine (NaOH), töötluse aeg | [7 empty] | Töötlus 1: Mis aine (NaOH), töötluse aeg
| Mass [g] |  |  | Temp | Õhuniiskus | Tõmbetugevus | Nihe |  | Mass [g] |  |  |  | Temp | Õhuniiskus | Tõmbetugevus | Nihe | [6 empty] | Mass [g] |  |  | Temp | Õhuniiskus | Tõmbetugevus | Nihe |  | Mass [g] |  |  |  | Temp | Õhuniiskus | Tõmbetugevus | Nihe |  | 3-(trimetoksüsilüül)propüülmetakrülaat | H2C=C(CH3)CO2(CH2)3Si(OCH3)3 | 2530-85-0 | 500 ml | 87.5 | https://www,sigmaaldrich,com/EE/en/product/aldrich/440159
Katse nr, | Algne | Leelisega eeltöödeltud |  | [°C] | [%] | [N] | [%] | Katse nr | Algne | Leelisega eeltöödeltud | Niiske |  | [°C] | [%] | [N] | [%] | [5 empty] | Katse nr, | Algne | Leelisega eeltöödeltud |  | [°C] | [%] | [N] | [%] | Katse nr | Algne | Leelisega eeltöödeltud | Niiske |  | [°C] | [%] | [N] | [%]
LK1 | [7 empty] | LM1 | 5.668 | 5.258 | 18.575 |  | 22 | 35 | 600 | 5.7 | [5 empty] | ILK1 | 5.84 | 6.165 |  | 22 | 35 | 480 | 5.65 | ILM1 | 5.737 | 5.994 | 18.575 |  | 22 | 35 | 400 | 5.56 |  | Etüülalkohol | C2H5OH | 64-17-5 | 25 L | 403 | https://www,sigmaaldrich,com/EE/en/product/mm/100983
LK2 | 5.372 | 5.101 |  | 22 | 35 | 530 | 4.73 | LM2 | 5.625 | 5.295 | 17.182 |  | 22 | 35 | 640 | 4.86 | [5 empty] | ILK2 | 5.895 | 6.3 |  | 22 | 35 | 530 | 4.91 | ILM2 | 5.49 | 5.511 | 17.182 |  | 22 | 35 | 260 | 6.52 |  | Äädikhape | CH₃COOH | 64-19-7 |  |  | https://www,sigmaaldrich,com/EE/en/product/sigald/a6283
LK3 | 5.507 | 5.27 |  | 22 | 35 | 440 | 4.85 | LM3 | 5.692 | 5.312 | 16.58 |  | 22 | 35 | 760 | 5.09 | [5 empty] | ILK3 | 5.735 | 6.105 |  | 22 | 35 | 650 | 4.83 | ILM3 | 5.322 | 5.345 | 16.58 |  | 22 | 35 | 320 | 5.13 | [5 empty] | 922.5
LK4 | 5.825 | 5.45 |  | 22 | 35 | 600 | 4.45 | LM4 | 5.751 | 5.422 | 16.613 |  | 22 | 35 | 770 | 4.95 | [5 empty] | ILK4 | 5.795 | 6.167 |  | 22 | 35 | 480 | 4.71 | ILM4 | 5.407 | 5.474 | 16.613 |  | 22 | 35 | 320 | 5.16
LK5 | 5.82 | 5.495 |  | 22 | 35 | 510 | 6.4 | LM5 | 5.972 | 5.6 | 17.681 |  | 22 | 35 | 560 | 5.16 | [5 empty] | ILK5 | 5.7 | 5.977 |  | 22 | 35 | 500 | 4.77 | ILM5 | 5.558 | 5.591 | 17.681 |  | 22 | 35 | 260 | 6.14 |  | Lahuste arvutamine
LK6 | 5.78 | 5.405 |  | 22 | 35 | 640 | 7.01 | LM6 | 5.951 | 5.578 | 17.193 |  | 22 | 35 | 730 | 4.61 | [5 empty] | ILK6 | 5.763 | 5.953 |  | 22 | 35 | 530 | 4.34 | ILM6 | [9 empty] | Lahus | Aine | 5% |  | Kogus [L] |  | 5%
LK7 | 5.701 | 5.39 |  | 22 | 35 | 810 | 4.79 | LM7 | 5.998 | 5.63 | 16.602 |  | 22 | 35 | 770 | 5.86 | [5 empty] | ILK7 | 5.75 | 5.953 |  | 22 | 35 | 400 | 5.38 | ILM7 | 5.52 | 5.492 | 16.602 |  | 22 | 35 | 330 | 4.82 | PÕHI- TÖÖTLUS | NaOH lahus (kogus [L]) |  | 2727.46 | 2487.7 |  |  | 2783.52
LK8 | 5.73 | 5.37 |  | 22 | 35 | 640 | 5.47 | LM8 | 5.957 | 5.786 | 16.875 |  | 22 | 35 | 530 | 5.3 | [5 empty] | ILK8 | 5.597 | 5.972 |  | 22 | 35 | 520 | 4.48 | ILM8 | [10 empty] | NaOH | 136.373 | 124.385 | 260.758 |  | 139.176 | 5.10277
Keskmine: | 5.68 | 5.35 |  | 22 | 35 | 600 | 5.39 | Keskmine: | 5.83 | 5.49 | 17.16 |  | 22 | 35 | 670 | 5.19 | [5 empty] | Keskmine: | 5.76 | 6.07 |  | 22 | 35 | 510 | 4.88 | Keskmine: | 5.51 | 5.57 | 17.21 |  | 22 | 35 | 320 | 5.56 |  |  | C2H5OH | 545.492 | 497.54 | 1043.032 |  | 528.8688 | 19
[41 empty] | H2O | 2181.968 | 1990.16 | 4172.128 |  | 2115.4752 | 76
[40 empty] | Lahus | Aine | 3%
Töötlus 2: Mis aine (Atsetüülhape), töötluse aeg | [7 empty] | Töötlus 2: Mis aine (Atsetüülhape), töötluse aeg | [13 empty] | Töötlus 2: Mis aine (Atsetüülhape), töötluse aeg | [7 empty] | Töötlus 2: Mis aine (Atsetüülhape), töötluse aeg | [9 empty] | Silaani lahus (kogus [L]) |  | 1778.95
| Mass [g] |  |  | Temp | Õhuniiskus | Tõmbetugevus | Nihe |  | Mass [g] |  |  |  | Temp | Õhuniiskus | Tõmbetugevus | Nihe | [6 empty] | Mass [g] |  |  | Temp | Õhuniiskus | Tõmbetugevus | Nihe |  | Mass [g] |  |  |  | Temp | Õhuniiskus | Tõmbetugevus | Nihe
Katse nr, | Algne | Leelisega eeltöödeltud | Atsetüüliga eeltöödeltud | [°C] | [%] | [N] | [%] | Katse nr | Algne | Leelisega eeltöödeltud | Atsetüüliga eeltöödeltud | Niiske | [°C] | [%] | [N] | [%] | [5 empty] | Katse nr, | Algne | Leelisega eeltöödeltud | Atsetüüliga eeltöödeltud | [°C] | [%] | [N] | [%] | Katse nr | Algne | Leelisega eeltöödeltud | Atsetüüliga eeltöödeltud | Niiske | [°C] | [%] | [N] | [%] |  |  | H2C=C(CH3)CO2(CH2)3Si(OCH3)3 | 53.3685 |  | 53.3685
AK1 | 5.52 | 5.695 | 5.143 | 22 | 35 | 14 | 1.88 | AM1 | 5.927 | 6.6 | 5.658 | 15.706 | 22 | 35 | 16 | 1.55 | [5 empty] | IAK1 | 5.864 | 5.47 | 5.976 | 22 | 35 | 240 | 4.38 | IAM1 | 5.415 | 5.897 | 5.379 | 13.465 | 22 | 35 |  |  |  |  | C2H5OH | 1067.37 |  | 1067.37
AK2 | 5.748 | 5.78 | 5.474 | 22 | 35 | 19 | 2.03 | AM2 | 6.092 | 6.483 | 5.731 | 16.552 | 22 | 35 | 27 | 2.04 | [5 empty] | IAK2 | 5.336 | 5.971 | 5.363 | 22 | 35 | 350 | 4.01 | IAM2 | 5.447 | 5.773 | 5.492 | 13.307 | 22 | 35 |  |  |  |  | H2O | 711.58 |  | 711.58
AK3 | 5.557 | 5.592 | 5.291 | 22 | 35 | 14 | 2.42 | AM3 | 6.112 | 6.42 | 5.731 | 14.438 | 22 | 35 | 4 | 1.25 | [5 empty] | IAK3 | 5.82 | 6.755 | 5.763 | 22 | 35 | 450 | 4 | IAM3 | 5.303 | 5.512 | 5.333 | 13.264 | 22 | 35 |  |  |  | Lahus | Aine
AK4 | 5.529 | 5.57 | 5.052 | 22 | 35 | 22 | 2.78 | AM4 | 6.062 | 6.286 | 5.746 | 15.384 | 22 | 35 | [7 empty] | IAK4 | 5.686 | 6.9 | 5.636 | 22 | 35 | 580 | 4.08 | IAM4 | 5.651 | 5.877 | 5.641 | 15.822 | 22 | 35 |  |  |  | Atsetüüli lahus (kogus [L]) |  | 1781.63
AK5 | 5.849 | 5.892 | 5.445 | 22 | 35 | 29 | 2.24 | AM5 | 6.009 | 6.54 | 5.416 | 13.505 | 22 | 35 | [7 empty] | IAK5 | 5.886 | 7.752 | 5.794 | 22 | 35 | 400 | 5.14 | IAM5 | 5.62 | 5.744 | 5.789 | 15.236 | 22 | 35 |  |  |  |  | C6H5CH3 | 1187.753 |  | 1187.753
AK6 | 5.876 | 6.1 | 5.608 | 22 | 35 | 29 | 2.81 | AM6 | 6.039 | 6.037 | 5.249 | 12.394 | 22 | 35 | [7 empty] | IAK6 | 5.856 | 7.369 | 5.772 | 22 | 35 | 490 | 6.84 | IAM6 | 5.554 | 5.56 | 5.925 | 17.645 | 22 | 35 | 47 | 7.65 |  |  | C4H6O3 | 593.8767 |  | 593.8767
AK7 | 5.702 | 6.055 | 5.568 | 22 | 35 | 160 | 3.38 | AM7 | 5.784 | 5.68 | 5.075 | 11.71 | 22 | 35 | [7 empty] | IAK7 | 5.476 | 6.43 | 5.41 | 22 | 35 | 500 | 4.59 | IAM7 | 5.622 | 5.68 | 6.009 | 16.395 | 22 | 35 |  |  |  |  | HClO4 |  |  | 0
AK8 | 5.992 | 6.02 | 5.563 | 22 | 35 | 12 | 2.47 | AM8 | 5.956 | 5.778 | 5.401 | 13.414 | 22 | 35 | [7 empty] | IAK8 | [7 empty] | IAM8 | 5.873 | 5.837 | 6.111 | 17.229 | 22 | 35 | 78 | 8.53
Keskmine: | 5.72 | 5.84 | 5.39 | 22 | 35 | 37 | 2.5 | Keskmine: | 6 | 6.23 | 5.5 | 14.14 | 22 | 35 | 16 | 1.61 | [5 empty] | Keskmine: | 5.7 | 6.66 | 5.67 | 22 | 35 | 430 | 4.72 | Keskmine: | 5.56 | 5.74 | 5.71 | 15.3 | 22 | 35 | 63 | 8.09
Töötlus 3: Mis aine (Silaan), töötluse aeg | [7 empty] | Töötlus 3: Mis aine (Silaan), töötluse aeg | [13 empty] | Töötlus 3: Mis aine (Silaan), töötluse aeg | [7 empty] | Töötlus 3: Mis aine (Silaan), töötluse aeg
| Mass [g] |  |  | Temp | Õhuniiskus | Tõmbetugevus | Nihe |  | Mass [g] |  |  |  | Temp | Õhuniiskus | Tõmbetugevus | Nihe | [6 empty] | Mass [g] |  |  | Temp | Õhuniiskus | Tõmbetugevus | Nihe |  | Mass [g] |  |  |  | Temp | Õhuniiskus | Tõmbetugevus | Nihe
Katse nr, | Algne | Leelisega eeltöödeltud | Silaaniga eeltöödeltud | [°C] | [%] | [N] | [%] | Katse nr | Algne | Leelisega eeltöödeltud | Silaaniga eeltöödeltud | Niiske | [°C] | [%] | [N] | [%] | [5 empty] | Katse nr, | Algne | Leelisega eeltöödeltud | Silaaniga eeltöödeltud | [°C] | [%] | [N] | [%] | Katse nr | Algne | Leelisega eeltöödeltud | Silaaniga eeltöödeltud | Niiske | [°C] | [%] | [N] | [%]
SK1 | 5.656 | 5.458 | 5.274 | 22 | 35 | 740 | 4.47 | SM1 | 6.062 | 5.81 | 5.375 | 13.32 | 22 | 35 | 610 | 5.47 | [5 empty] | ISK1 | 5.7 | 6.288 | 5.562 | 22 | 35 | 480 | 9.05 | ISM1 | 6.234 | 6.475 | 6.01 | 20.62 | 22 | 35 | 320 | 18.85
SK2 | 5.666 | 5.453 | 5.177 | 22 | 35 | 650 | 5.51 | SM2 | 5.855 | 5.682 | 5.24 | 10.886 | 22 | 35 | 660 | 5.63 | [5 empty] | ISK2 | 5.298 | 5.749 | 5.157 | 22 | 35 | 580 | 4.64 | ISM2 | 5.95 | 6.06 | 5.892 | 19.34 | 22 | 35 | 320 | 11.52
SK3 | 5.827 | 5.562 | 5.278 | 22 | 35 | 660 | 4.61 | SM3 | 6.053 | 5.87 | 5.538 | 13.011 | 22 | 35 | 510 | 5.29 | [5 empty] | ISK3 | 5.11 | 5.99 | 5.31 | 22 | 35 | 450 | 7.8 | ISM3 | 6.039 | 6.176 | 5.265 | 17.76 | 22 | 35 | 290 | 9.92
SK4 | 5.761 | 5.61 | 5.174 | 22 | 35 | 510 | 5.33 | SM4 | 6.101 | 5.864 | 5.503 | 12.108 | 22 | 35 | 450 | 6.91 | [5 empty] | ISK4 | 5.194 | 5.686 | 5.093 | 22 | 35 | 630 | 6.17 | ISM4 | 5.95 | 6.073 | 5.835 | 19.47 | 22 | 35 | 360 | 15.55
SK5 | 5.576 | 5.27 | 4.929 | 22 | 35 | 610 | 4.36 | SM5 | 5.776 | 5.462 | 5.238 | 11.652 | 22 | 35 | 570 | 5.07 | [5 empty] | ISK5 | 5.525 | 5.915 | 5.524 | 22 | 35 | 450 | 7.62 | ISM5 | 5.859 | 5.967 | 5.753 | 19.62 | 22 | 35 | 360 | 13.71
SK6 | 5.64 | 5.277 | 4.921 | 22 | 35 | 590 | 4.67 | SM6 | 5.86 | 5.475 | 5.284 | 12.588 | 22 | 35 | 500 | 4.86 | [5 empty] | ISK6 | 5.515 | 5.792 | 5.297 | 22 | 35 | 420 | 4.43 | ISM6 | 6.102 | 6.15 | 6 | 19.8 | 22 | 35 | 390 | 8.14
SK7 | 5.628 | 5.328 | 4.941 | 22 | 35 | 560 | 4.33 | SM7 | 5.664 | 5.425 | 5.081 | 13.095 | 22 | 35 | 570 | 5.11 | [5 empty] | ISK7 | 5.658 | 5.982 | 5.52 | 22 | 35 | 660 | 5.09 | ISM7
SK8 | 5.833 | 5.551 | 4.999 | 22 | 35 | 520 | 5.14 | SM8 | 5.685 | 5.323 | 5.229 | 14.36 | 22 | 35 | 570 | 5.26 | [5 empty] | ISK8 | 5.675 | 5.964 | 5.592 | 22 | 35 | 500 | 4.55 | ISM8 | 5.443 | 5.361 | 5.827 | 19.87 | 22 | 35 | 300 | 15.46
Keskmine: | 5.7 | 5.44 | 5.09 | 22 | 35 | 610 | 4.8 | Keskmine: | 5.88 | 5.61 | 5.31 | 12.63 | 22 | 35 | 560 | 5.45 | [5 empty] | Keskmine: | 5.46 | 5.92 | 5.38 | 22 | 35 | 520 | 6.17 | Keskmine: | 5.94 | 6.04 | 5.8 | 19.5 | 22 | 35 | 330 | 13.31
Töötlus 4: (Vesi- 72h: kuivatus- 24h) | [7 empty] | Töötlus 4: (Vesi- 72h: kuivatus- 24h) (1h leotus) | [13 empty] | Kuivade keskmine | [7 empty] | Töötlus 3: Mis aine (Silaan), töötluse aeg
| Mass [g] |  |  | Temp | Õhuniiskus | Tõmbetugevus | Nihe |  | Mass [g] |  |  |  | Temp | Õhuniiskus | Tõmbetugevus | Nihe | [6 empty] | Mass [g] |  |  | Temp | Õhuniiskus | Tõmbetugevus | Nihe |  | Mass [g] |  |  |  | Temp | Õhuniiskus | Tõmbetugevus | Nihe
Katse nr, | Algne | Destileeritud veega eeltöödeltud |  | [°C] | [%] | [N] | [%] | Katse nr | Algne | Niiske |  |  | [°C] | [%] | [N] | [%] | [5 empty] | Katse nr, | Algne | Leelisega eeltöödeltud | Atseüüli/silaaniga eeltöödeltud | [°C] | [%] | [N] | [%] | Katse nr | Algne | Leelisega eeltöödeltud | Atsetüüli/silaaniga eeltöödeltud | Niiske | [°C] | [%] | [N] | [%]
DK1 | 5.617 | 5.875 |  | 22 | 35 | 490 | 5.53 | DM1 | 5.921 | 19.75 |  |  | 22 | 35 | 350 | 11.01 | [5 empty] | IK | 5.83 |  |  | 22 | 35 | 740 | 3.29 | IM | 5.74 |  |  | 17.72 | 22 | 35 | 380 | 6.08
DK2 | 5.734 | 6.597 |  | 22 | 35 | 480 | 8.59 | DM2 | 5.597 | 19.133 |  |  | 22 | 35 | 270 | 8.68 | [5 empty] | LK | 5.68 | 5.35 |  | 22 | 35 | 600 | 5.39 | LM | 5.83 | 5.49 |  |  | 22 | 35 | 670 | 5.19
DK3 | 5.57 | 5.811 |  | 22 | 35 | 500 | 7.11 | DM3 | 5.84 | 20.344 |  |  | 22 | 35 | 260 | 6.97 | [5 empty] | AK | 5.72 | 5.84 | 5.39 | 22 | 35 | 37 | 2.5 | AM | 6 | 6.23 | 5.5 | 14.14 | 22 | 35 | 16 | 1.61
DK4 | 5.735 | 5.989 |  | 22 | 35 | 420 | 10.18 | DM4 | 6.079 | 21.166 |  |  | 22 | 35 | 320 | 5.72 | [5 empty] | SK | 5.7 | 5.44 | 5.09 | 22 | 35 | 610 | 4.8 | SM | 5.88 | 5.61 | 5.31 | 12.63 | 22 | 35 | 560 | 5.45
DK5 | 5.662 | 5.964 |  | 22 | 35 | 580 | 5.63 | DM5 | [13 empty] | DK | 5.71 | 5.93 |  | 22 | 35 | 470 | 6.71 | DM | 5.81 |  |  | 20.25 | 22 | 35 | 310 | 7.44
DK6 | 5.819 | 5.765 |  | 22 | 35 | 540 | 6.3 | DM6 | 5.786 | 20.356 |  |  | 22 | 35 | 310 | 7.38 | [5 empty] | ILK | 5.76 | 6.07 |  | 22 | 35 | 510 | 4.88 | ILM | 5.51 | 5.57 |  | 17.21 | 22 | 35 | 320 | 5.56
DK7 | 5.733 | 5.625 |  | 22 | 35 | 420 | 5.82 | DM7 | 5.717 | 20.291 |  |  | 22 | 35 | 290 | 5.93 | [5 empty] | IAK | 5.7 | 6.66 | 5.67 | 22 | 35 | 430 | 4.72 | IAM | 5.56 | 5.74 | 5.71 | 15.3 | 22 | 35 | 63 | 8.09
DK8 | 5.842 | 5.776 |  | 22 | 35 | 300 | 4.54 | DM8 | 5.757 | 20.706 |  |  | 22 | 35 | 340 | 6.36 | [5 empty] | ISK | 5.46 | 5.92 | 5.38 | 22 | 35 | 520 | 6.17 | ISM | 5.94 | 6.04 | 5.8 | 19.5 | 22 | 35 | 330 | 13.31
Keskmine: | 5.71 | 5.93 |  | 22 | 35 | 470 | 6.71 | Keskmine: | 5.81 | 20.25 |  |  | 22 | 35 | 310 | 7.44 | [5 empty] | Keskmine: | 5.7 | 5.89 | 5.38 | 22 | 35 | 490 | 4.81 | Keskmine: | 5.78 | 5.78 | 5.58 | 16.68 | 22 | 35 | 330 | 6.59
Ebaõnnestunud katse
[9 empty] | Mass [g] |  |  |  | Temp | Õhuniiskus | Tõmbetugevus | Nihe
[8 empty] | Katse nr | Algne | Leelisega eeltöödeltud | Atsetüüli/ silaaniga eeltöödeltud | Niiske | [°C] | [%] | [N] | [%]
[8 empty] | LK1 | 5.603 | 5.397 |  |  | 22 | 35 | 430 | 26.45
[8 empty] | DM5 | 5.897 |  |  | 20.612 | 22 | 35 | 360 | 34.94
[8 empty] | IM3 | 5.795 |  |  | 19.874 | 22 | 35 | 330 | 18.65
[8 empty] | IM6 | 5.684 |  |  | 17.911 | 22 | 35 | 290 | 46.58
[8 empty] | ILM6 | 5.442 | 5.441 |  | 17.193 | 22 | 35 | 260 | 45.47
[8 empty] | ILM8 | 5.444 | 5.342 |  | 16.875 | 22 | 35 | 240 | 41.55
[8 empty] | IAK8 | 5.716 | 6.245 | 5.777 |  | 22 | 35 | 370 | 25.82
[8 empty] | ISM7 | 5.43 | 5.777 | 5.603 | 18.754 | 22 | 35 | 360 | 42.26